## Sheet1
Material | Densidad [kg/m$^3$] | Módulo elástico [Pa] |  | Módulo de Poisson | Módulo de cortadura [Pa] | Coeficiente de expansión térmica [m/(m$\cdot$K)] |  | $\sigma_y$ [Pa] | $\sigma_u$ [Pa] | Referencia
Aluminio EN-AW-7075-T6 | 2810 | 71699997000 |  | 0.33000001 | 26900001000 | 2.1899999e-05 |  | 503000000 | 572000000 | \cite{7075}
CFRP Fiber tape | 1700 | En la dirección longitudinal | 140000000000 | 0.30000001 | 7100000300 | En la dirección longitudinal | 2.13e-05 | 150000000 | 160000000 | \cite{CFRP}
|  | En la dirección transversal | 10500000000 |  |  | En la dirección transversal | 6.7599998e-05